## TEK 10
TEK 10
Lega a base d'argento per la brasatura di tutti i metalli
ferrosi e non. Indicata per lavori in serie.
DIN 8513:1969
EN 1044:2001
ISO 17672:2010 (E)
Int- Fusione: | 660°C - 755°C
Esiste la versione rivestita TEK 10R
Disossidante consigliato : FLUX TEK

## TEK 20
TEK 20
Lega a base d'argento per la brasatura di tutti i metalli
ferrosi e non. Eccellente bagnabilità
DIN 8513:1969
EN 1044:2001
ISO 17672:2010 (E)
Int- Fusione: | 670°C - 740°C
Esiste la versione rivestita TEK 20R
Disossidante consigliato : FLUX TEK

## TEK 30
TEK 30
Lega a medio-alto titolo d'argento per la brasatura
di tutti i metalli ferrosi e non. Brasatura rapida
Adatto per giunzioni tubi gas in rame e acciaio.
DIN 8513:1969
EN 1044:2001
ISO 17672:2010 (E)
Int- Fusione: | 660°C - 715°C
Esiste la versione rivestita TEK 30R
Disossidante consigliato : FLUX TEK

## TEK 40
TEK 40
Lega a medio-alto titolo d'argento per la brasatura
di tutti i metalli ferrosi e non. Ottima fluidità e capilla-
rità. Adatto per giunzioni tubi gas in rame e acciaio.
DIN 8513:1969
EN 1044:2001
ISO 17672:2010 (E)
Int- Fusione: | 640°C - 670°C
Esiste la versione rivestita TEK 40R
Disossidante consigliato : FLUX TEK

## WP805
WP 805
Leghe a base di rame-fosforo molto fluide per unione
di rame, ottone, bronzo. Brasatura rame-rame non
occorre il disossidante.
DIN 8513:1969 |  | L-Ag5P
EN 1044:2001 |  | CP 104
ISO 17672:2010 (E) |  | CuP 281
Int- Fusione: | 645°C - 730°C
Disossidante consigliato : FLUX CUP

## WP802
WP 802
Leghe a base di rame-fosforo molto fluide per unione
di rame, ottone, bronzo. Brasatura rame-rame non
occorre il disossidante.
DIN 8513:1969 |  | L-Ag2P
EN 1044:2001 |  | CP 105
ISO 17672:2010 (E) |  | CuP 279
Int- Fusione: | 645°C - 740°C
Disossidante consigliato : FLUX CUP

## WP808
WP 808
Leghe a base di rame-fosforo molto fluide per unione
di rame, ottone, bronzo. Brasatura rame-rame non
occorre il disossidante.
DIN 8513:1969 |  | L-CuP8
EN 1044:2001 |  | CP 201
ISO 17672:2010 (E) |  | CuP 182
Int- Fusione: | 710°C - 740°C
Disossidante consigliato : FLUX CUP

## WP806
WP 806
Leghe a base di rame-fosforo molto fluide per unione
di rame, ottone, bronzo. Brasatura rame-rame non
occorre il disossidante.
DIN 8513:1969 |  | L-CuP6
EN 1044:2001 |  | CP 203
ISO 17672:2010 (E) |  | CuP 179
Int- Fusione: | 710°C - 880°C
Disossidante consigliato : FLUX CUP

## TEK 50
TEK 50
Lega ad alto titolo d'argento per la brasatura di tutti
i metalli ferrosi e non. Ottima fluidità e capillarità e
basso punto di fusione.
DIN 8513:1969
EN 1044:2001
ISO 17672:2010 (E)
Int- Fusione: | 630°C - 655°C
Esiste la versione rivestita TEK 50R
Disossidante consigliato : FLUX TEK

## WP 10056Sn
WP 10056 Sn
Lega ad alto titolo d' argento per brasature forti.
Indicata per rame, ottoni, bronzi, materiali ferrosi,
acciai inox, nickel e sue leghe e metalli duri
DIN 8513:1969 |  | L-Ag56Sn
EN 1044:2001 |  | Ag102
ISO 17672:2010 (E) |  | Ag156
Int- Fusione: | 630°C - 660°C
Esiste la versione rivestita WP 10056 F
Disossidante consigliato : FLUX WELD F1

## WP 10044
WP 10044
Lega ad alto titolo d' argento per brasature forti.
Indicata per rame, ottoni, bronzi, materiali ferrosi,
acciai inox, nickel e sue leghe e metalli duri
DIN 8513:1969 |  | L-Ag44
EN 1044:2001 |  | Ag203
ISO 17672:2010 (E) |  | Ag244
Int- Fusione: | 675°C - 735°C
Esiste la versione rivestita WP 10044 F
Disossidante consigliato : FLUX WELD F1

## WP 10030
WP 10030
Lega a medio-alto titolo d' argento per brasature forti.
Indicata per rame, ottoni, bronzi, materiali ferrosi,
acciai inox, nickel e sue leghe e metalli duri
DIN 8513:1969 |  | L-Ag30
EN 1044:2001 |  | Ag204
ISO 17672:2010 (E) |  | Ag230
Int- Fusione: | 680°C - 770°C
Esiste la versione rivestita WP 10030 F
Disossidante consigliato : FLUX WELD F1

## WP 10025
WP 10025
Lega a medio titolo d' argento per brasature forti.
Indicata per rame, ottoni, bronzi, materiali ferrosi,
acciai inox, nickel e sue leghe e metalli duri
DIN 8513:1969 |  | L-Ag25
EN 1044:2001 |  | Ag205
ISO 17672:2010 (E) |  | Ag225
Int- Fusione: | 700°C - 800°C
Esiste la versione rivestita WP 10025 F
Disossidante consigliato : FLUX WELD F1

## WP 10020
WP 10020
Lega a medio titolo d' argento per brasature forti.
Indicata per rame, ottoni, bronzi, materiali ferrosi,
acciai inox, nickel e sue leghe e metalli duri
DIN 8513:1969 |  | L-Ag20
EN 1044:2001 |  | Ag206
ISO 17672:2010 (E)
Int- Fusione: | 690°C - 810°C
Esiste la versione rivestita WP 10020 F
Disossidante consigliato : FLUX WELD F1

## WP 10012
WP 10012
Lega a basso titolo d' argento per brasature forti.
Indicata per rame, ottoni, bronzi, materiali ferrosi,
acciai inox, nickel e sue leghe e metalli duri
DIN 8513:1969 |  | L-Ag12
EN 1044:2001 |  | Ag207
ISO 17672:2010 (E) |  | Ag212
Int- Fusione: | 800°C - 830°C
Esiste la versione rivestita WP 10012 F
Disossidante consigliato : FLUX WELD F1

## FLUX TEN
FLUX TEN
Disossidante studiato per l'utilizzo con leghe a base
di stagno, per brasatura tenera. Buona fluidità ed una
ottima attività.
Togliere i residui, dopo la brasatura, con spazzolatu-
tura (non usare spazzole metalliche) in acqua calda.
Int- Fusione: | 180°C - 350°C
Fluidita | ottima
Esiste la versione liquida e pasta

## FLUX CUP
FLUX CUP
Disossidante studiato per la brasatura delle leghe
delle leghe al fosforo. Ottima fluidità ed una buona
attività. Ottima protezione dei giunti dall'ossidazione.
Togliere i residui, dopo la brasatura, con spazzolatu-
tura (non usare spazzole metalliche) in acqua calda.
Int- Fusione: | 550°C - 800°C
Fluidita | ottima
Esiste la versione polvere o pasta

## FLUX WELD F1
FLUX WELD F1
Disossidante studiato per la brasatura delle leghe
d'argento. Ottima fluidità ed una buona attivi-
tà. Ottima protezione dei giunti dall'ossidazione.
Togliere i residui, dopo la brasatura, con spazzolatu-
tura (non usare spazzole metalliche) in acqua calda.
Int- Fusione: | 530°C - 750°C
Fluidita | molto buona
Esiste la versione polvere o pasta

## FLUX TEK
FLUX TEK
Disossidante studiato per la brasatura delle leghe
della linea TEK. Ottima fluidità ed una buona attivi-
tà. Ottima protezione dei giunti dall'ossidazione.
Togliere i residui, dopo la brasatura, con spazzolatu-
tura (non usare spazzole metalliche) in acqua calda.
Int- Fusione: | 530°C - 750°C
Fluidita | ottima
Esiste la versione polvere o pasta

## sub 460
460 SUB
Elettrodo con rivestimento speciale formulato per
la saldatura subacquea.
Presenta un'ottimo innesco ed una buona saldabilità.
Indicato per interventi di riparazione e costruzione
di impiantistica .

## FLUX WELD
FLUX WELD
FLUX WELD E' UN PRODOTTO SPECIFICO PER LA SALDATURA IN TIG, PER
LA PROTEZIONE CONTRO LE CAUSE DEL SURRISCALDAMENTO DEL' AC-
CIAIO INOSSIDABILE. EVITA LE FORMAZIONI DI ALONI E L'OSSIDAZIONE
DELL'ACCIAIO INOSSIDABILE.
Istruzioni per l'uso
Mescolare due parti di FLUX WELD con una parte di alcool industriale.
Applicare la pasta ottenuta con un pennello vicino alla zona di saldatura.
FLUX WELD IS SPECIALLY DEVELOPED FOR TIG-WELDING BUT CAN ALSO
BE USED WITH OTHER METHODS.
ROOT PROTECTOR FOR WELDING OF ALLYED AND STANILESS STEEL.
Instruction for use:
Mix two parts FLUX WELD with one part industrial spirit. Apply an even
layer of the paste on the joining surface and the root side of the weld.

## AL 40 F
AL 40 F
Lega ternaria animata di disossidante speciale neutro che permette la
brasatura tra alluminio-alluminio e altri metalli come, rame, ottone ed
inox. Questa lega è esente da cadmio, piombo ed antimonio. Ha un uti-
lizzo assai facile grazie al suo basso punto di legamento unito alla mas-
sima fluidità.
FONTE DI CALORE : fiamma ossi-gas, forno, induzione. Il deposito ha
UNA tenuta stagna ed elevata resistenza alla corrosione.
TECNICA D'IMPIEGO : appoggiare la punta della bacchetta sulla superfì-
cie, fondere una goccia, muovere rapidamente la fiamma sul giunto per
far scorrere e penetrare il metallo d'apporto evitando di surriscaldare.
L'eliminazione del residuo di disossidante da effettuarsi dopo la salda-
tura, si otterrà impiegando acqua calda o alcool.
APPLICAZIONI PRINCIPALI : brasatura di giunti eterogenei come, allumi
nio-rame, alluminio-ottone, alluminio-inox, industria automobilistica,
nella refrigerazione, lavori di carrozzeria.
DATI TECNICI : | temperatura di legamento 440-480°C
allungamento (L=5d) 15%
resistenza trazione 100-130 N/mm2